## Glasyr recept
Recept ursprung | Beteckning | Nr | [28 empty] | I mol |  |  | I % | BLANDNINGSFILE |  | B5 2021-02-01
|  |  | Färg | Glans | Ämne 1 | Vikt 1 | Ämne 2 | Vikt 2 | Ämne 3 | Vikt 3 | Ämne 4 | Vikt 4 | Ämne 5 | Vikt 5 | Ämne 6 | Vikt 6 | Ämne 7 | Vikt 7 | Ämne 8 | Vikt 8 | Ämne 9 | Vikt 9 | +Ämne 10 | % | +Ämne 11 | % | +Ämne 12 | % | Koll |  | Syra/ Stab | Syra/ Bas | Aluminium | Rutil | Info | Doppade E=Enkel D=Dubbel | Vatten/Glasyr V/G=
[24 empty] | 10 |  | 11 |  | 12 | Vikt | Procent
Anders Fredholm | F | 1 | Grön | Blank | Kalifältspat | 40 | Kvarts | 25 | Kaolin | 25 | Krita | 10 | [16 empty] | 100 | 0
| Välj större vikt än 100 g |  |  |  | 5 | 200 |  | 125 |  | 125 |  | 50 |  | 0 |  | 0 |  | 0 |  | 0 |  | 0 |  | 0 |  | 0 |  | 0 | 500
[5 empty] | Kaolin | [23 empty] | 0 | 0
| Välj större vikt än 100 g |  |  |  |  | 0 |  | 0 |  | 0 |  | 0 |  | 0 |  | 0 |  | 0 |  | 0 |  | 0 |  | 0 |  | 0 |  | 0 | 0
[29 empty] | 0 | 0
| Välj större vikt än 100 g |  |  |  |  | 0 |  | 0 |  | 0 |  | 0 |  | 0 |  | 0 |  | 0 |  | 0 |  | 0 |  | 0 |  | 0 |  | 0 | 0
[29 empty] | 0 | 0
| Välj större vikt än 100 g |  |  |  |  | 0 |  | 0 |  | 0 |  | 0 |  | 0 |  | 0 |  | 0 |  | 0 |  | 0 |  | 0 |  | 0 |  | 0 | 0
[29 empty] | 0 | 0
| Välj större vikt än 100 g |  |  |  |  | 0 |  | 0 |  | 0 |  | 0 |  | 0 |  | 0 |  | 0 |  | 0 |  | 0 |  | 0 |  | 0 |  | 0 | 0
[29 empty] | 0 | 0
| Välj större vikt än 100 g |  |  |  |  | 0 |  | 0 |  | 0 |  | 0 |  | 0 |  | 0 |  | 0 |  | 0 |  | 0 |  | 0 |  | 0 |  | 0 | 0
[29 empty] | 0 | 0
| Välj större vikt än 100 g |  |  |  |  | 0 |  | 0 |  | 0 |  | 0 |  | 0 |  |  |  | 0 |  | 0 |  | 0 |  | 0 |  | 0 |  | 0 | 0
[29 empty] | 0 | 0
| Välj större vikt än 100 g |  |  |  |  | 0 |  | 0 |  | 0 |  | 0 |  | 0 |  | 0 |  | 0 |  | 0 |  | 0 |  | 0 |  | 0 |  | 0 | 0
[29 empty] | 0 | 0
| Välj större vikt än 100 g |  |  |  |  | 0 |  | 0 |  | 0 |  | 0 |  | 0 |  | 0 |  | 0 |  | 0 |  | 0 |  | 0 |  | 0 |  | 0 | 0
[29 empty] | 0 | 0
| Välj större vikt än 100 g |  |  |  |  | 0 |  | 0 |  | 0 |  | 0 |  | 0 |  | 0 |  | 0 |  | 0 |  | 0 |  | 0 |  | 0 |  | 0 | 0
[29 empty] | 0 | 0
| Välj större vikt än 100 g |  |  |  |  | 0 |  | 0 |  | 0 |  | 0 |  | 0 |  |  |  | 0 |  | 0 |  | 0 |  | 0 |  | 0 |  | 0 | 0
[29 empty] | 0 | 0
| Välj större vikt än 100 g |  |  |  |  | 0 |  | 0 |  | 0 |  | 0 |  | 0 |  | 0 |  | 0 |  | 0 |  | 0 |  | 0 |  | 0 |  | 0 | 0
[29 empty] | 0 | 0
| Välj större vikt än 100 g |  |  |  |  | 0 |  | 0 |  | 0 |  | 0 |  | 0 |  |  |  | 0 |  | 0 |  | 0 |  | 0 |  | 0 |  | 0 | 0
[29 empty] | 0 | 0
| Välj större vikt än 100 g |  |  |  |  | 0 |  | 0 |  | 0 |  | 0 |  | 0 |  | 0 |  | 0 |  | 0 |  | 0 |  | 0 |  | 0 |  | 0 | 0
Översta raden finns ex inskrivit
Läs anteckningar för att lära dig använda arket.
Note on AF1: Syra, Bas ock aluminium fås från molberäkningar. Beräkna för varje recept.
Note on AL1: Här skriver manin filnamn som hänvisas till på brännblanketten.
Note on X2: +Ämnen är % av alla ämnen tillsammans
Note on AD2: Vikt: Kontroll om de "grön" kolumnerna blir 100. Grönt om det är 100, rött annars. Procent: Summerar de "gula" kolumnerna
Note on AG2: Värdet på Kvarts i mol skall ligga mellan 2,5 - 4,0 för en säker glasyr som inte har läckage.
Note on AH2: Värdet på Aluminium i mol skall ligga mellan 0,25 - 0,5 för en säker glasyr som inte har läckage.
Note on AI2: Värdet på Rutil skall ligga mellan 4-10 % för en säker glasyr . 7% är det ultimata.
Note on D4: Välj färg.
Note on E4: Välj glans
Note on F4: Välj ämne och vikt ( 100g sats) för varje ämne som skall ingå ireceptet,
Note on F5: Om man skall blanda större än 100g. Välj något av nedan. 5=0,5kg 10=1Kg 50=5Kg 100=10Kg
Note on F7: 5=0,5kg 10=1Kg 50=5Kg 100=10Kg
Note on F9: 5=0,5kg 10=1Kg 50=5Kg 100=10Kg
Note on F11: 5=0,5kg 10=1Kg 50=5Kg 100=10Kg
Note on F13: 5=0,5kg 10=1Kg 50=5Kg 100=10Kg
Note on F15: 5=0,5kg 10=1Kg 50=5Kg 100=10Kg
Note on F17: 5=0,5kg 10=1Kg 50=5Kg 100=10Kg
Note on F19: 5=0,5kg 10=1Kg 50=5Kg 100=10Kg
Note on F21: 5=0,5kg 10=1Kg 50=5Kg 100=10Kg
Note on F23: 5=0,5kg 10=1Kg 50=5Kg 100=10Kg
Note on F25: 5=0,5kg 10=1Kg 50=5Kg 100=10Kg
Note on F27: 5=0,5kg 10=1Kg 50=5Kg 100=10Kg
Note on F29: 5=0,5kg 10=1Kg 50=5Kg 100=10Kg
Note on F31: 5=0,5kg 10=1Kg 50=5Kg 100=10Kg

## Data i rullningslist
Recept ursprung | Beteckning | Nr | Färg | Glans | Ämnen | Här kan mann skriva in data .
Dessa finns sedan i rullningslist på "flik Glasyr recept"
Anders Fredholm | A | 1 | Vit | Sidenmatt | Kalifältspat
Leksandsfolkhög |  | 2
Keramik i fokus | B | 3 | Grön | Siden | Kaolin
4
| C | 5 | Blå | Blank | Kvarts
6
| D | 7 | Gul | Siden | Krita
Gå uppåt | E | 8 | Röd | Halvmatt | Dolomit
Gå uppåt | F | 9 | Blågrön | Matt | BaCO3
Gå uppåt | G | 10 | Turkos | Magnesium | Talk
Gå uppåt | H | 11 | Brun | Puss | TiO2
Gå uppåt | I | 12 | Orange | Blank | Zinkoxid
Gå uppåt | J | 13 | Ljusblå | Kryp | Tennoxid
Gå uppåt | K | 14 | Grå | Halvblank | LiCO3
Gå uppåt | L | 15 | Creme | Krack | Nefelin Syenit
Gå uppåt | M | 16 | Rhodes | Gå uppåt | MgCO3
Gå uppåt | N | 17 | Kryp | Gå uppåt | Ockra
Gå uppåt | O | 18 | Celadon | Gå uppåt | Colemanit
Gå uppåt | P | 19 | Transp | Gå uppåt | BaSO4
Gå uppåt | Q | 20 | Halvopak | Gå uppåt | Ball clay
Gå uppåt | R | 21 | Vit tenn | Gå uppåt | Fritta 90142
Gå uppåt | S | 22 | Mörkblå | Gå uppåt | Cornish Stone
Gå uppåt | T | 23 | Temmoku | Gå uppåt | Zirkonsilikat
Gå uppåt | U | 24 | Lime | Gå uppåt | Fe2O3
Gå uppåt | V | 25 | Skogsgrön | Gå uppåt | Wollastonit
Gå uppåt | X | 26 |  | Gå uppåt
Gå uppåt | Y | 27 |  | Gå uppåt
Gå uppåt | Z | 28 | Gå uppåt | Gå uppåt
Gå uppåt | Å | 29 | Gå uppåt | Gå uppåt | +Fe2O3
Gå uppåt | Ä | 30 | Gå uppåt | Gå uppåt | +Tennoxid
Gå uppåt | Ö | 31 | Gå uppåt | Gå uppåt | +CoO
|  | 32 | Gå uppåt |  | +CuO
|  | 33 | Gå uppåt |  | +MnO2
|  | 34 | Gå uppåt |  | +Rutil
|  | 35 | Gå uppåt |  | +TiO2
|  | 36 | Gå uppåt |  | +Zirkonsilikat
|  | 37 | Gå uppåt |  | +Bentonit
|  | 38 | Gå uppåt |  | +Cr2O3
|  | 39 | Gå uppåt |  | +Ockra
|  | 40 | Gå uppåt |  | + gul f-k 2716
|  | 41 | Gå uppåt |  | +Titandioxid
|  | 42 | Gå uppåt |  | 5
|  | 43 | Gå uppåt |  | 10
|  | 44 | Gå uppåt |  | 30
|  | 45 | Gå uppåt |  | 50
|  | 46 | Gå uppåt |  | 100
|  | 47 | Gå uppåt
|  | 48 | Gå uppåt
|  | 49 | Gå uppåt
|  | 50 | Gå uppåt
|  | 51 | Gå uppåt
52
53
54
55
56
57
58
59
60
61
62
63
64
65
66
67
68
69
70
71
72
73
74
75
76
77
78
79
80
81
82
83
84
85
86
87
88
89
90
91
92
93
94
95
96
97
98
99
100
101
102
103
104
105
106
107
108
109
110
111
112
113
114
115
116
117
118
119
120
121
122
123
124
125
126
127
128
129
130
131
132
133
134
135
136
137
138
139
140
141
142
143
144
145
146
147
148
149
150
151
152
153
154
155
156
157
158
159
160
161
162
163
164
165
166
167
168
169
170
171
172
173
174
175
176
177
178
179
180
181
182
183
184
185
186
187
188
189
190
191
192
193
194
195
196
197
198
199
200
201
202
203

## Anders Fredholm tips av köp
Material att skaffa när man startar en keramikverkstad.
Anders fredholm
Pris 191201 på CEBEX
Kalifältspat |  | Säck |  | 22 kr/kg
Natronfältspat | 5 kg |  | 22 kr/kg
Nefelin Syenit | 5 kg |  | 30 kr/kg
Cornish Stone | 5 kg |  | 36 kr/kg
Kvarts |  | 10 kg |  | 35 kr/kg
Kaolin |  | 10 kg |  | 38 kr/kg
Krita |  | 10 kg |  | 32 kr/kg
Dolomit |  | 5 kg |  | 32 kr/kg
Mg-karbonat | 2 kg |  | 244 kr/kg
Zinkoxid |  | 2 kg |  | 195 kr/kg
Ba-karbonat |  | 5 kg |  | 80 kr/kg
Litiumkarbonat | 0,2 kg |  | 1190 kr/kg
Talk |  | 2 kg |  | 37 kr/kg
Wollastonit |  | 2 kg |  | 39 kr/kg
Colemanit el Ulexit | 2 kg |  | 107 kr/kg el 32 kr/kg
Aluminiumoxid | 2 kg |  | 107 kr/kg
Bentonit |  | 2 kg |  | 45 kr/kg
Färgande material:
Röd järnoxid | 2 kg |  | 80 kr/kg
Koboltoxid |  | 0,2 kg |  | 215 kr/hg
Kopparoxid |  | 0,5 kg |  | 564 kr/kg
Ockra |  | 2 kg |  | 133 kr/kg
Mangandioxid | 0,5 kg |  | 79 kr/kg
Kromoxid |  | 0,2 kg |  | 79 kr/hg
Nickeloxid |  | 0,2 kg
Rutil |  | 1 kg |  | 207 kr/kg
Tennoxid |  | 2 kg |  | 743 kr/kg
Titandioxid |  | 0,5 kg |  | 206 kr/kg
Zirkonsilikat |  | 2 kg |  | 162 kr/kg

## Info från Lars Tärn
INFO FRÅN LARS TÄRN
Albany Slip | Från 1200°C glasyr i sig själv. Används till många järnglasyrer, Temmoku - Oilspot. Ersättning.
Aluminiumoxid | Ökar motståndskraft mot repor och kemisk påverkan i glasyrer.Matteringsmedel, (jmfr. Molochite/kaolinchamotte) .
Aluminiumhydroxid | Ökar motståndskraft mot repor och kemisk påverkan i glasyrer.Matteringsmedel, (jmfr. Molochite/kaolinchamotte) Något mer finkornig än oxiden.
Ball Clay | Plastisk lera för massor, glasyrer. Ökad halt används ofta i råglasyr. Flertalet varianter med framförallt olika järnhalt/ färgpåverkan.
Bariumkarbonat | Flussmedel i små mängder eller för matta-sidenmatta glasyrer i större mängd. Tillsammans med zinkoxid kristallglasyrer i turkos - violett, GIFTIGT
Benaska | Fluss för glasyr och massa (Benporslin). Används ofta i järnröda glasyrer.
Bentonit | Superplastisk lera, används som ställmedel i glasyr och tillsats i massor.
Quest Bentonit Vit | Superplastisk lera, används som ställmedel i glasyr och tillsats i massor. Speciell variant med extrem vithet, ofta använd i porslinsmassor för att öka plasticiteten och behålla vitheten.
Borax | Fluss i lägre temperaturer, vattenlösligt. Ökar vidhäftning mellan skärv och glasyr.
Cornish Stone | Blandfältspat med hög smältpunkt. Beprövad ersättare för originalet inte bryts längre.
Dolomit | Matteringsmedel vid 10-15 % ger matta glasyrer, mindre tillsats verkar flussande. Finns i Standard och Vit med mindre järnhalt.
Gerstley Borate | "Naturligt" råmaterial, tillför Bor och Kalcium i glasyrer. Används ofta i raku och lergodstemp. Bryts inte längre, Gillespie Borate ersätter som likvärdigt alternativ.
Gillespie Borate | Se ovan.
Kalifältspat | Flussmedel för glasyrer och massor i högre temperaturer (stengods).
Kalciumborat | Flussmedel för lägre temperaturer, ökar utsmältning.
Kalciumfältspat | Se Kalifältspat men med tonvikt på Kalcium istället för Kalium.
Kaolin | Vitbrännande lera som tillför aluminium. Se aluminiumoxid. Molochite.
Kalkspat | Fluss för glasyr och massa. Ökar vidhäftning mellan skärv och glasyr. Användes som krita.
Kiselkarbid | För lokalreducerade glasyrer eller som slipmedel.
Krita | Fluss för glasyr och massa.
Kvarts | Viktigaste glasbildaren. Höjer smältpunkten. Finns i pulver och sandform.
Lavamjöl | Användes i lera och glasyr eller engobe och ger bruna/svarta prickar(spots, lavafläck) .
Litiumkarbonat | Starkt flussmedel, höjer glansen i glasyrer. GIFTIGT
Magnesit | Ökar ytspänningen i glasyren. Krympglasyr Se även magnesiumkarbonat.
Magnesiumkarbonat | Se ovan. Voluminös, superlätt kvalitet.
Natronfältspat | Flussmedel för glasyrer och massor i högre temperaturer.
Nefelin Syenit | Flussmedel för glasyrer och massor i högre temperaturer, används ofta för lägre stengodstemp 1180-1200.
Petalit | Fältspat med litiumhalt. Förbättrar termiska egenskaper .
Soda, kalcinerad | Som flytmedel med vattenglas i gjutmassa. Levererar natrium till t.ex. rakuglasyrer .
Spodumen | Se Petalit, dock högre litiuminnehåll.
Strontiumkarbonat | Motverkar borslöjor och nålstick i glasyrer. Främjar glans och hårdhet, flussmedel över 1100 C .
Talk | Användes i lera för ökad tålighet vid snabba temperaturväxlingar. För opaka och matta glasyrer .
Titandioxid | Användes t.ex. i kristallglasyrer eller saltengober för kristallbildning (se rutil).
Ulexit | Användes som ersättare för t.ex Gerstley Borat eller Colemanit. Ofta i rakuglasyr.
Wollastonit | Förbättrar utflytning och förhindrar nålstick i glasyrer. Matteringsmedel med ökande halt.
Zinkoxid | Flussmedel och underlättare för kristallbildning i glasyrer.MILJÖFARLIGT
Färgande oxider
Ilmenit | Färgande oxid, järn-titanförening. Finns som fin och grovmald.
Järnkromat | Färgande oxid, järn-kromförening. Grå till brun till svart.
Järnhydroxid gul | Färgande oxid, ger gul till mörkbrun.
Järnoxid röd synt. | Färgande oxid, ger gul till mörkbrun-svart.
Järnoxid svart synt. | Färgande oxid, se ovan, något mörkare infärgning.
Koboltkarbonat | Färgande oxid, ger ljus- till mörkblå. I kombination med andra oxider riktigt svart. GIFTIGT
Koboltoxid | Se ovan, högre koboltinnehåll. GIFTIGT
Kopparkarbonat | Färgande oxid, ger grönt eller vid reduktion rött. Turkos vid hög alkalitet. GIFTIGT
Kopparoxid | Se ovan, högre kopparinnehåll.GIFTIGT
Kromoxid | Färgande oxid, ger grönt. I tenn-kalciumglasyrer rosa nyanser.
Mangan | Finns som oxid och karbonat.
Manganspinell | Mindre hälsofarlig variant av ovanst.
Nickelkarbonat | Färgande oxid, ger grön, grå, blå och röd i zink-bariumglasyrer. GIFTIGT
Rutil | Färgande oxid, titan-järnförening, se titandioxid. Beigebrun oxidation, kan ge blå i reduktion. Finns i fin och grov malning.
Tennoxid | Färgande oxid,vitt, användes t.ex. i majolikaglasyr. Ökar elasticiteten.
Zirkonsilikat | Färgande oxid, användes som tennoxid för vita täckande glasyrer .
Frittor
Alkalizink | Transparenta, vita och effektglasyrer.
Alkaliborsilikat | Matta, sidenmatta och krackelerande glasyrer.
Alkali | Ofta använd för kristallglasyrer tack vare hög alkalitet och ytterst låg aluminiumhalt. Även lämplig för turkos färgton med koppartillsats.
Järn | Infärgning av transparenta glasyrer, ger ett jämnare färgresultat än järnoxid.
Kalciumborat | Tillför bor och ersätter t.ex. Colemanit men med mindre risk för slöjor och sprättning. Bra bas för egenblandade lergodsglasyrer.
Mangan | Infärgning av transparenta glasyrer, ger ett jämnare färgresultat än oxid och karbonat.
Zirkon | För vita täckande glasyrer.
Raku | Högt natriuminnehåll och mycket låg smältpunkt, därför lämplig som flussande bas för rakuglasyrer eller för celadon och aventuringlasyrer.
3110 | Högalkalisk fritta, ofta använd i kristallglasyrer.
Extremt låg aluminiumhalt.
3124 | Blandfritta, lämplig som bas för lergodsglasyr. Blir en lergodsglasyr i sig själv...